## Parois
Calculs préalables					Zoom sur Rsi / Rse : https://energie.wallonie.be/fr/06-08-resistance-thermique-d-echange-rsi-et-rse.html?IDC_PEB=9491&IDD=113629&IDC=9093
Détermination de la température de base			-10					Valeur Rsi / Rse
Définition de la température de confort intérieur			18					0
		Écart de température	28					0,04
				0,10
Mur 1		Déperdition totale du mur (W)	181					0,13
				0,17
Paroi courante	Largeur (m)	Hauteur (m)	Surface opaque (m²)
	10	2,5	23,28
Composition	épaisseur (cm)	conductivité (W/m.°C)	Résistance (°C.m²/W)
Rsi	0,13	-	0,13
Plâtre	1,3	0,325	0,04
Air	4	0,0257	1,56
Laine de verre	15	0,042	3,57
Béton	20	1,75	0,11
Chaux	1	0,12	0,08

Rse	0,04	-	0
		Résistance globale (°C.m²/W)	5,50
		Déperdition (W)	119

Parois vitrées
Composition	largeur (cm)	hauteur (cm)	superficie (m²)	UW (W/m².°C)	Perte (W/°C)
Alu – 4/16/4	60	120	0,72	1,3	0,936
Alu – 4/20/4	100	100	1	1,3	1,3

				Déperdition (W/°C)	2,24
				Déperdition (W)	63

## Base_Matériaux
cath	matériau	masse volumique ρ (kg/m3)	conductivité thermique λ (W/m.K)	capacité thermique massique Cp (kJ/kg.°C)	résistance diffusion de la vapeur d’eau μ (-)	déphasage (h – pour 20cm)	Conditionnement	Lien / Sources
Isolants	BioFib	30	0,045
Isolants	Chanvre	35	0,04		1,5	7	panneau / Rouleau
Isolants	Chènevotte	100	0,048		1,5	8,5	vrac	Parc Eco Habitat
Isolants	Laine de bois souple	45	0,038		1,5	7	rouleau	Parc Eco Habitat
Isolants	Laine de bois rigide	160	0,045		4	15	panneau	Parc Eco Habitat
Isolants	Laine de lin	25	0,037		1,5	6	panneau / Rouleau	Parc Eco Habitat
Isolants	Laine de mouton	20	0,037		1,5	5	panneau / Rouleau	Parc Eco Habitat
Isolants	Laine de roche	15	0,044		1	6	rouleau	Parc Eco Habitat
Isolants	Laine de verre	10	0,042		1	4	rouleau	Parc Eco Habitat
Isolants	Liège expansé	240	0,043		10	13	panneau	Parc Eco Habitat
Isolants	Liège expansé (vrac)	65	0,042		2	9	vrac	Parc Eco Habitat
Isolants	Métisse	25	0,039		2,5	5	panneau / Rouleau	Parc Eco Habitat
Isolants	Mousse minérale	115	0,045		3	7	panneau	Parc Eco Habitat
Isolants	Ouate de cellulose soufflée	30	0,041		1,5	10	vrac	Parc Eco Habitat
Isolants	Ouate de cellulose panneaux	45	0,039		2	12	panneau	Parc Eco Habitat
Isolants	Paille – Botte	80	0,052		1	8	botte	Parc Eco Habitat
Isolants	Paille – Vrac	40	0,7		1	6	vrac
Isolants	Perlite expansée	70	0,045		3	6	granulats vrac	Parc Eco Habitat
Isolants	Plume	30	0,05		2	5	panneau	Parc Eco Habitat
Isolants	PSE Polystyrène expansé	20	0,038		20	4	panneau	Parc Eco Habitat
Isolants	PSX Polystyrène extrudé	30	0,035		80	6	panneau	Parc Eco Habitat
Isolants	Polyuréthane	30	0,03		30	6	panneau	Parc Eco Habitat
Isolants	Roseau	200	0,06		2,5	8	panneau	Parc Eco Habitat
Isolants	Vermiculite expansée	100	0,08		3,5	6	granulats vrac	Parc Eco Habitat
Isolants	Verre cellulaire	100	0,06		10000	7	panneau	Parc Eco Habitat
Enduits – Revêtements	Chaux	800	0,12
Enduits – Revêtements	Chaux-chanvre	400	0,12
Enduits – Revêtements	Pisé	1900	1,1
Enduits – Revêtements	Plâtre	715,38	0,325		1			Placo
Enduits – Revêtements	Sable	1800			6
Enduits – Revêtements	Terre argileuse	1500	1,1		10
Enduits – Revêtements	Torchis	750	0,2
Structure	Acacia (Robinier)	770
Structure	Béton	2200	1,75
Structure	Châtaigner	620	0,17
Structure	Chêne	750	0,17
Structure	Douglas	540	0,12
Structure	Epicéa	510
Structure	Frêne	720	0,04
Structure	Hêtre	680
Structure	Mélèze	600	0,13
Structure	Noyer	700
Structure	Pin (maritime, sylvestre)	600	0,12
Structure	Red Cedar (Thuya)	370
Structure	Sapin	450
Fondations
Galets 20/40
Misapor		1700						Point P / Densité
Pouzzolane		140	0,08		10000			Spec. Misapor
		1050	0,15
Contreventement
Feuillard
OSB2
OSB3		610
OSB4		610
RWH		660
		600	0,1	2100	12			Dispano
Humidité
Pare-pluie - fibre de bois
Pare-vapeur		270	0,048
		40	0,034
Couverture
Ardoise
		2750	2
Menuiserie
Fluide	Air	1,205	0,0257	1005	1	-	-	-
Fluide	Eau (à 20°C)	998	0,5977	4181,8	1	-	-	-